## Ausschreibung
OZ | Kurztext | Langtext | Menge | Einheit | EP | GP
| Teppichfliese getuftet, Schlinge, Polyamid, NK 33 | Liefern und verlegen eines textilen Bodenbelags nach EN 1307 in Fliesenform, getuftet, Oberfläche Schlinge (ISO 2424). Fliesenformat ca. 50 × 50 cm (Richtwert; abweichende Formate gleichwertig zulässig). Technische Daten als Mindestanforderung: Polmaterial: 100 % Polyamid (PA) Nutzungsklasse: mindestens 33 (Gewerbe, starke Beanspruchung; EN 1307) Stuhlrolleneignung: für dauernde Nutzung (EN 1307; Prüfung EN 985 bzw. EN ISO 4918) Komfortklasse: mindestens LC3 (EN 1307) Brandverhalten: mindestens Bfl-s1 (EN 13501-1) Trittschallverbesserung: ≥ 25 dB (ΔLw, EN ISO 717-2) Verlegung nach ÖNORM B 2236 (DE: DIN 18365); Verlegung lose mit stuhlrollengeeigneter Fixierung (haftfixiert). Verlegerichtung: ……………………………… (monolithisch, Schachbrett oder Versatz; nach Wahl AG) Fixierung, Hersteller/Typ: ……………………………… vom Bieter einzutragen Leitfabrikat: 'Condor Graphic Marble' oder gleichwertig. Farbe/Dekor: ……………………………… (nach Bemusterung) Angebotenes Fabrikat/Typ (vom Bieter einzutragen): ……………………………… Erfolgt keine Eintragung, gilt das Leitfabrikat als angeboten. Gleichwertigkeit ist gegeben, wenn sämtliche vorstehenden technischen Mindestanforderungen (Abschnitt „Technische Daten als Mindestanforderung“) nachweislich eingehalten oder übertroffen werden; maßgeblich sind die Prüfwerte nach den angeführten Normen. Nachweise der Gleichwertigkeit (Prüfzeugnisse, Datenblatt) sind mit dem Angebot vorzulegen. Beziehbar bei Reschfloor GmbH, www.reschfloor.com |  | m²
Normenstand: 07.10.2026 · Vorlage unverbindlich; rechtliche und technische Prüfung obliegt dem Planer. Maßgeblich ist das jeweils aktuelle Original-Datenblatt des Herstellers.