## Ausschreibung
OZ | Kurztext | Langtext | Menge | Einheit | EP | GP
| Kunstrasen getuftet, Außenbereich, Polhöhe 38 mm | Liefern und verlegen eines getufteten Kunstrasens (Rasenteppich) in Rollenware für den Außenbereich (Garten, Terrasse, Landschaftsbau). Rücken mit Ablauflöchern für die Flächenentwässerung. Technische Daten als Mindestanforderung: Polmaterial: Monofilament aus Polyethylen (PE), glatt, mit gekräuseltem Monofilament aus PP oder PE Polhöhe: 38 mm ± 2 mm (Richtwert) Poleinsatzgewicht: ≥ 1280 g/m² (ISO 8543) Wasserdurchlässigkeit: ≥ 60 l/(min·m²) UV-Stabilität: Polfasern und Träger UV-stabilisiert Verlegung nach Verlegeanleitung des Belagherstellers. Bahnen lose verlegt, Polrichtung gleichlaufend, Stöße mit Nahtband und Klebstoff verbunden. Alle Rollen einer Fläche aus derselben Produktionscharge. Verfüllung mit gerundetem Quarzsand, Körnung 0,5 bis 1,0 mm, ca. 6 bis 8 kg/m² (Richtwert, Menge nach Herstellerangabe), eingebürstet. Verschnitt aus Rollenbreite und Flächenzuschnitt ist einzukalkulieren. Nahtband und Klebstoff, Hersteller/Typ: ……………………………… vom Bieter einzutragen Leitfabrikat: 'Condor Admire 3822' oder gleichwertig. Farbe/Dekor: ……………………………… (nach Bemusterung) Angebotenes Fabrikat/Typ (vom Bieter einzutragen): ……………………………… Erfolgt keine Eintragung, gilt das Leitfabrikat als angeboten. Gleichwertigkeit ist gegeben, wenn sämtliche vorstehenden technischen Mindestanforderungen (Abschnitt „Technische Daten als Mindestanforderung“) nachweislich eingehalten oder übertroffen werden; maßgeblich sind die Prüfwerte nach den angeführten Normen. Nachweise der Gleichwertigkeit (Prüfzeugnisse, Datenblatt) sind mit dem Angebot vorzulegen. Beziehbar bei Reschfloor GmbH, www.reschfloor.com |  | m²
Normenstand: 07.10.2026 · Vorlage unverbindlich; rechtliche und technische Prüfung obliegt dem Planer. Maßgeblich ist das jeweils aktuelle Original-Datenblatt des Herstellers.