## Ausschreibung
OZ | Kurztext | Langtext | Menge | Einheit | EP | GP
| Tennis-Kunstrasen getuftet, PE fibrilliert, Polhöhe 15 mm | Liefern und verlegen eines getufteten, quarzsandverfüllten Kunstrasens in Rollenware für Tennisplätze. Rücken mit Ablauflöchern für die Flächenentwässerung. Technische Daten als Mindestanforderung: Polmaterial: 100 % Polyethylen (PE), fibrilliertes Garn, glatt Polhöhe: 15 mm ± 10 % (Richtwert) Poleinsatzgewicht: ≥ 1370 g/m² (ISO 8543) Wasserdurchlässigkeit: ≥ 60 l/(min·m²) UV-Stabilität: Polfasern und Träger UV-stabilisiert Spielgeschwindigkeit: ITF Court Pace Kategorie 4 (mittelschnell), ITF-klassifiziert Verlegung nach Verlegeanleitung des Belagherstellers. Bahnen lose verlegt, Polrichtung gleichlaufend, Stöße mit Nahtband und Klebstoff verklebt. Verfüllung mit gerundetem Quarzsand, Körnung 0,5 bis 1,0 mm, ca. 19 kg/m² (Richtwert, Menge nach Herstellerangabe), eingebürstet. Verschnitt aus Rollenbreite und Flächenzuschnitt ist einzukalkulieren. Nahtband und Klebstoff, Hersteller/Typ: ……………………………… vom Bieter einzutragen Leitfabrikat: 'Condor Matchpoint 15' oder gleichwertig. Farbe/Dekor: ……………………………… (nach Bemusterung) Angebotenes Fabrikat/Typ (vom Bieter einzutragen): ……………………………… Erfolgt keine Eintragung, gilt das Leitfabrikat als angeboten. Gleichwertigkeit ist gegeben, wenn sämtliche vorstehenden technischen Mindestanforderungen (Abschnitt „Technische Daten als Mindestanforderung“) nachweislich eingehalten oder übertroffen werden; maßgeblich sind die Prüfwerte nach den angeführten Normen. Nachweise der Gleichwertigkeit (Prüfzeugnisse, Datenblatt) sind mit dem Angebot vorzulegen. Beziehbar bei Reschfloor GmbH, www.reschfloor.com |  | m²
Normenstand: 07.10.2026 · Vorlage unverbindlich; rechtliche und technische Prüfung obliegt dem Planer. Maßgeblich ist das jeweils aktuelle Original-Datenblatt des Herstellers.