## Ausschreibung
OZ | Kurztext | Langtext | Menge | Einheit | EP | GP
| Teppichbahn getuftet, Schlinge, Polyamid, NK 33 | Liefern und verlegen eines getufteten textilen Bodenbelags nach EN 1307 als Bahnenware, Oberfläche Schlinge (Bouclé). CE-gekennzeichnet nach EN 14041. Technische Daten als Mindestanforderung: Polmaterial: 100 % Polyamid Nutzungsklasse: mindestens 33 (Gewerbe, starke Beanspruchung; EN 1307) Stuhlrolleneignung: für dauernde Nutzung (EN 1307, Prüfung EN 985 bzw. EN ISO 4918) Komfortklasse: mindestens LC2 (EN 1307) Brandverhalten: mindestens Cfl-s1 (EN 13501-1) Verlegung nach ÖNORM B 2236 (DE: DIN 18365); vollflächige Verklebung mit stuhlrollengeeignetem Dispersionsklebstoff, alle Bahnen in gleicher Florrichtung. Nahtbild in Abstimmung mit dem Auftraggeber; naht- und bahnbreitenbedingter Verschnitt ist einzukalkulieren. Klebstoff, Hersteller/Typ: ……………………………… vom Bieter einzutragen Leitfabrikat: 'Betap Peroni' oder gleichwertig. Farbe/Dekor: ……………………………… (nach Bemusterung) Angebotenes Fabrikat/Typ (vom Bieter einzutragen): ……………………………… Erfolgt keine Eintragung, gilt das Leitfabrikat als angeboten. Gleichwertigkeit ist gegeben, wenn sämtliche vorstehenden technischen Mindestanforderungen (Abschnitt „Technische Daten als Mindestanforderung“) nachweislich eingehalten oder übertroffen werden; maßgeblich sind die Prüfwerte nach den angeführten Normen. Nachweise der Gleichwertigkeit (Prüfzeugnisse, Datenblatt) sind mit dem Angebot vorzulegen. Beziehbar bei Reschfloor GmbH, www.reschfloor.com |  | m²
Normenstand: 07.10.2026 · Vorlage unverbindlich; rechtliche und technische Prüfung obliegt dem Planer. Maßgeblich ist das jeweils aktuelle Original-Datenblatt des Herstellers.