## Ausschreibung
OZ | Kurztext | Langtext | Menge | Einheit | EP | GP
| Padel-Kunstrasen fibrilliert, PE, sandverfüllt | Liefern und verlegen eines sandverfüllten Kunstrasenbelags für Padel-Courts, getuftet, aus fibrilliertem Polyethylen-Bändchengarn auf gelochtem, wasserdurchlässigem Rücken, in Bahnen, einschließlich Spielfeldlinien. Die sportfunktionellen Anforderungen gelten für das System aus Belag und Sandverfüllung. Technische Daten als Mindestanforderung: Faser: fibrilliertes Bändchengarn, 100 % Polyethylen, UV-stabilisiert Polhöhe: ca. 12 mm (Richtwert; abweichende Polhöhen gleichwertig zulässig) Poleinsatzgewicht: ≥ 1.100 g/m² (ISO 8543) Sportfunktion: Anforderungen der UNE 147301:2018 oder gleichwertig erfüllt Wasserdurchlässigkeit (Freiplatz): ≥ 500 mm/h (EN 12616) Brandverhalten (Halle): mindestens Bfl-s1 (EN 13501-1) Spielfeldlinien: 5 cm breit, eingetuftet oder eingelegt, Farbe weiß Verlegung nach Verlegeanleitung des Belagherstellers: Bahnen in einheitlicher Florrichtung lose verlegen, ohne vollflächige Verklebung; Nähte auf Nahtband mit Klebstoff nach Vorgabe des Belagherstellers verkleben und andrücken. Spielfeldlinien (Aufschlaglinien und Mittellinie, Lage nach den Spielregeln der FIP) maßgerecht einschneiden, einlegen und verkleben, soweit nicht werkseitig eingetuftet. Anschließend gewaschenen, feuergetrockneten, rundkörnigen Quarzsand in mehreren Gängen einstreuen und einbürsten; Körnung und Menge nach Systemvorgabe des Belagherstellers (Leitfabrikat: Körnung 0,3 bis 0,8 mm, ca. 14 kg/m², Richtwert). Verschnitt aus Bahnenteilung und Flächenzuschnitt ist einzukalkulieren. Nahtband und Klebstoff, Hersteller/Typ: ……………………………… vom Bieter einzutragen Leitfabrikat: 'Condor Padel MP' oder gleichwertig. Farbe/Dekor: ……………………………… (nach Bemusterung) Angebotenes Fabrikat/Typ (vom Bieter einzutragen): ……………………………… Erfolgt keine Eintragung, gilt das Leitfabrikat als angeboten. Gleichwertigkeit ist gegeben, wenn sämtliche vorstehenden technischen Mindestanforderungen (Abschnitt „Technische Daten als Mindestanforderung“) nachweislich eingehalten oder übertroffen werden; maßgeblich sind die Prüfwerte nach den angeführten Normen. Nachweise der Gleichwertigkeit (Prüfzeugnisse, Datenblatt) sind mit dem Angebot vorzulegen. Beziehbar bei Reschfloor GmbH, www.reschfloor.com |  | m²
Normenstand: 14.10.2026 · Vorlage unverbindlich; rechtliche und technische Prüfung obliegt dem Planer. Maßgeblich ist das jeweils aktuelle Original-Datenblatt des Herstellers.